## Sheet1
IPE | ارتفاع کل | عرض بال | ضخامت جان | ضخامت بال | شعاع کنج اتصال جان و بال | ضخامت ماهیچه | ارتفاع جان | مساحت | چگالی خطی (وزن واحد طول) | ممان اینرسی حول محور x-x | اساس مقطع الاستیک حول محور x-x | اساس مقطع پلاستیک حول محور x-x | شعاع ژیراسیون حول محور x-x | ممان اینرسی حول محور y-y | اساس مقطع الاستیک حول محور y-y | اساس مقطع پلاستیک حول محور y-y | شعاع ژیراسیون حول محور y-y | فاصله مرکز دو پروفیل برای برابر شدن ممان اینرسی‌ها | شعاع تنش | تنش تسلیم | تنش نهایی | مدول الاستیسیتته |  |  | تنش تسلیم | تنش نهایی | مدول الاستیسیتته
| h | b | tw (s , ts) | tf (t , tg) | r | c | h-2c | A | G | Ix (Jx) | Sx (Wx) | Zx | rx (ix) | Iy (Jy) | Sy (Wy) | Zy | ry (iy) | a1 | rts | Fy | Fu | E | Lp | Lr | Fy | Fu | E | Lp | Lr
| mm | mm | mm | mm | mm | mm | mm | cm2 | kg/m | cm4 | cm3 | cm3 | cm | cm4 | cm3 | cm3 | cm | mm | cm | kgf/cm2 | kgf/cm2 | kgf/cm2 | cm | cm | kgf/cm2 | kgf/cm2 | kgf/cm2 | cm | cm
[20 empty] | ST37 |  |  |  |  | ST52
8 | 80 | 46 | 3.8 | 5.2 | 5 | 10.2 | 59 | 7.64 | 6 | 80.1 | 20 | 22.5 | 3.24 | 8.49 | 3.69 | 5.75 | 1.05 | 63 | 12.2 | 2400 | 3700 | 2100000 | 54.1 | 267.2 | 3600 | 5200 | 2100000 | 44.2 | 184.9
10 | 100 | 55 | 4.1 | 5.7 | 7 | 12.7 | 74 | 10.3 | 8.1 | 171 | 34.2 | 37.6 | 4.07 | 15.9 | 5.79 | 8.99 | 1.24 | 79 | 14.6 | 2400 | 3700 | 2100000 | 63.8 | 276.3 | 3600 | 5200 | 2100000 | 52.1 | 194.9
12 | 120 | 64 | 4.4 | 6.3 | 7 | 13.3 | 93 | 13.2 | 10.4 | 318 | 53 | 58.5 | 4.9 | 27.7 | 8.65 | 13.42 | 1.45 | 96 | 16.9 | 2400 | 3700 | 2100000 | 74.3 | 300 | 3600 | 5200 | 2100000 | 60.7 | 214.5
14 | 140 | 73 | 4.7 | 6.9 | 7 | 13.9 | 112 | 16.4 | 12.9 | 541 | 77.3 | 85.8 | 5.74 | 44.9 | 12.3 | 19.08 | 1.65 | 112 | 19.3 | 2400 | 3700 | 2100000 | 84.9 | 325.7 | 3600 | 5200 | 2100000 | 69.3 | 235.4
16 | 160 | 82 | 5 | 7.4 | 9 | 16.4 | 127 | 20.1 | 15.8 | 869 | 109 | 119 | 6.58 | 68.3 | 16.7 | 25.79 | 1.84 | 129 | 21.7 | 2400 | 3700 | 2100000 | 94.6 | 345.4 | 3600 | 5200 | 2100000 | 77.2 | 252.6
18 | 180 | 91 | 5.3 | 8 | 9 | 17 | 146 | 23.9 | 18.8 | 1320 | 146 | 160.9 | 7.42 | 101 | 22.2 | 34.28 | 2.06 | 145 | 24 | 2400 | 3700 | 2100000 | 105.5 | 373.4 | 3600 | 5200 | 2100000 | 86.1 | 274.9
20 | 200 | 100 | 5.6 | 8.5 | 12 | 20.5 | 159 | 28.5 | 22.4 | 1940 | 194 | 209.7 | 8.26 | 142 | 28.5 | 43.93 | 2.24 | 162 | 26.4 | 2400 | 3700 | 2100000 | 114.5 | 393.6 | 3600 | 5200 | 2100000 | 93.5 | 292.2
22 | 220 | 110 | 5.9 | 9.2 | 12 | 21.2 | 177 | 33.4 | 26.2 | 2770 | 252 | 273.3 | 9.11 | 205 | 37.3 | 57.41 | 2.48 | 179 | 29.1 | 2400 | 3700 | 2100000 | 127.1 | 430.9 | 3600 | 5200 | 2100000 | 103.8 | 320.8
24 | 240 | 120 | 6.2 | 9.8 | 15 | 24.8 | 190 | 39.1 | 30.7 | 3890 | 324 | 346 | 9.97 | 284 | 47.3 | 72.68 | 2.6 | 196 | 31.8 | 2400 | 3700 | 2100000 | 138.3 | 458.6 | 3600 | 5200 | 2100000 | 112.9 | 343.2
27 | 270 | 135 | 6.6 | 10.2 | 15 | 25.2 | 219 | 45.9 | 36.1 | 5790 | 429 | 460.5 | 11.2 | 420 | 62.2 | 95.67 | 3.02 | 220 | 35.6 | 2400 | 3700 | 2100000 | 155.2 | 497.2 | 3600 | 5200 | 2100000 | 126.7 | 375.9
30 | 300 | 150 | 7.1 | 10.7 | 15 | 25.7 | 248 | 53.8 | 42.2 | 8360 | 557 | 602.1 | 12.5 | 604 | 80.5 | 123.9 | 3.35 | 245 | 39.5 | 2400 | 3700 | 2100000 | 171.9 | 539.8 | 3600 | 5200 | 2100000 | 140.4 | 410.8
33 | 330 | 160 | 7.5 | 11.5 | 18 | 29.5 | 271 | 62.6 | 49.1 | 11770 | 713 | 762.8 | 13.7 | 788 | 98.5 | 151.5 | 3.55 | 270 | 42.1 | 2400 | 3700 | 2100000 | 182.1 | 564.3 | 3600 | 5200 | 2100000 | 148.6 | 431.2
36 | 360 | 170 | 8 | 12.7 | 18 | 30.7 | 298 | 72.7 | 57.1 | 16270 | 904 | 973.7 | 15 | 1040 | 123 | 188.9 | 3.79 | 294 | 44.7 | 2400 | 3700 | 2100000 | 194.1 | 603.6 | 3600 | 5200 | 2100000 | 158.5 | 460.7
40 | 400 | 180 | 8.6 | 13.5 | 21 | 34.5 | 331 | 84.5 | 66.3 | 23130 | 1160 | 1238 | 16.5 | 1320 | 146 | 225.6 | 3.95 | 326 | 47.1 | 2400 | 3700 | 2100000 | 202.8 | 622.8 | 3600 | 5200 | 2100000 | 165.6 | 478
45 | 450 | 190 | 9.4 | 14.6 | 21 | 35.6 | 378 | 98.8 | 77.6 | 33740 | 1500 | 1624 | 18.5 | 1680 | 176 | 272.8 | 4.12 | 365 | 49.4 | 2400 | 3700 | 2100000 | 211.6 | 647.1 | 3600 | 5200 | 2100000 | 172.8 | 498.4
50 | 500 | 200 | 10.2 | 16 | 21 | 37 | 426 | 116 | 90.7 | 48200 | 1930 | 2107 | 20.4 | 2140 | 214 | 332.2 | 4.31 | 404 | 51.8 | 2400 | 3700 | 2100000 | 220.4 | 676.1 | 3600 | 5200 | 2100000 | 180 | 521.5
55 | 550 | 210 | 11.1 | 17.2 | 24 | 41.2 | 467 | 134 | 106 | 67120 | 2440 | 2662 | 22.3 | 2670 | 254 | 395.1 | 4.45 | 442 | 54 | 2400 | 3700 | 2100000 | 229 | 699 | 3600 | 5200 | 2100000 | 187 | 540.4
60 | 600 | 220 | 12 | 19 | 24 | 43 | 514 | 156 | 122 | 92080 | 3070 | 3376 | 24.3 | 3390 | 308 | 480 | 4.66 | 481 | 56.5 | 2400 | 3700 | 2100000 | 239.2 | 736.2 | 3600 | 5200 | 2100000 | 195.3 | 568.5